## test1-CuZn.atm.NoInfinit-cf
Cu/Zn (atomic ratio) | Al (atomic %) | precipitant | pH | aging temperature(°C) | aging time(h) | calcination temperature(°C) | calcination time(h) | Terget (Cu surface (m2/g))
2 | 0 | sodium carbonate | decreasing | 20 | 24 | 400 | 8 | 7.9
2 | 0 | sodium carbonate | decreasing | 20 | 24 | 500 | 8 | 4
1 | 0 | sodium carbonate | decreasing | 20 | 24 | 500 | 8 | 5.6
0.5 | 14.28571 | sodium bicarbonate | decreasing | 45 | 1.5 | 350 | 3 | 21.8
0.7142857 | 14.28571 | sodium bicarbonate | decreasing | 45 | 1.5 | 350 | 3 | 17.9
1 | 14.28571 | sodium bicarbonate | decreasing | 45 | 1.5 | 350 | 3 | 31.7
1.4 | 14.28571 | sodium bicarbonate | decreasing | 45 | 1.5 | 350 | 3 | 23.6
2 | 14.28571 | sodium bicarbonate | decreasing | 45 | 1.5 | 350 | 3 | 17.2
5 | 14.28571 | sodium bicarbonate | decreasing | 45 | 1.5 | 350 | 3 | 27.1
2.000977 | 27.70886 | sodium carbonate | constant | 60 | 1.5 | 400 | 2 | 10.7
2.134524 | 0 | sodium carbonate | constant | 70 | 1 | 350 | 2 | 36.5
1.422048 | 6.759633 | sodium carbonate | constant | 70 | 1 | 350 | 2 | 47.1
2.4 | 15 | sodium carbonate | constant | 65 | 3 | 330 | 3 | 36.1
9 | 0 | sodium carbonate | constant | 60 | 0.5 | 350 | 6 | 5
4 | 0 | sodium carbonate | constant | 60 | 0.5 | 350 | 6 | 5.8
2.333333 | 0 | sodium carbonate | constant | 60 | 0.5 | 350 | 6 | 13.2
1.5 | 0 | sodium carbonate | constant | 60 | 0.5 | 350 | 6 | 12.7
1 | 0 | sodium carbonate | constant | 60 | 0.5 | 350 | 6 | 13
0.6666667 | 0 | sodium carbonate | constant | 60 | 0.5 | 350 | 6 | 12.5
0.4285714 | 0 | sodium carbonate | constant | 60 | 0.5 | 350 | 6 | 12.1
0.25 | 0 | sodium carbonate | constant | 60 | 0.5 | 350 | 6 | 8.2
0.1111111 | 0 | sodium carbonate | constant | 60 | 0.5 | 350 | 6 | 7
4.333333 | 20 | sodium carbonate | constant | 60 | 0.5 | 350 | 6 | 19.5
3 | 20 | sodium carbonate | constant | 60 | 0.5 | 350 | 6 | 18.2
2.2 | 20 | sodium carbonate | constant | 60 | 0.5 | 350 | 6 | 9.8
1.285714 | 20 | sodium carbonate | constant | 60 | 0.5 | 350 | 6 | 9
0.6 | 20 | sodium carbonate | constant | 60 | 0.5 | 350 | 6 | 8.7
0.3333333 | 20 | sodium carbonate | constant | 60 | 0.5 | 350 | 6 | 11
0.1428571 | 20 | sodium carbonate | constant | 60 | 0.5 | 350 | 6 | 6.5
1 | 0 | sodium carbonate | constant | 65 | 2 | 330 | 3 | 16.59
1.5 | 0 | sodium carbonate | constant | 65 | 2 | 330 | 3 | 17.42
2.333333 | 0 | sodium carbonate | constant | 65 | 2 | 330 | 3 | 18.9
4 | 0 | sodium carbonate | constant | 65 | 2 | 330 | 3 | 19.31
9 | 0 | sodium carbonate | constant | 65 | 2 | 330 | 3 | 11.09
9 | 0 | sodium carbonate | constant | 65 | 2 | 327 | 3 | 11.06
4 | 0 | sodium carbonate | constant | 65 | 2 | 327 | 3 | 18.27
2.333333 | 0 | sodium carbonate | constant | 65 | 2 | 327 | 3 | 18.94
1.5 | 0 | sodium carbonate | constant | 65 | 2 | 327 | 3 | 17.4
1 | 0 | sodium carbonate | constant | 65 | 2 | 327 | 3 | 16.63
0.6666667 | 0 | sodium carbonate | constant | 65 | 2 | 327 | 3 | 15.29
0.4285714 | 0 | sodium carbonate | constant | 65 | 2 | 327 | 3 | 11.8
0.25 | 0 | sodium carbonate | constant | 65 | 2 | 327 | 3 | 5.86
0.1111111 | 0 | sodium carbonate | constant | 65 | 2 | 327 | 3 | 2.1
5.666667 | 0 | sodium carbonate | constant | 65 | 2 | 330 | 3 | 18.65
4 | 0 | sodium carbonate | constant | 65 | 2 | 330 | 3 | 20.27
3 | 0 | sodium carbonate | constant | 65 | 2 | 330 | 3 | 20.27
2.333333 | 0 | sodium carbonate | constant | 65 | 2 | 330 | 3 | 20.27
1 | 0 | sodium carbonate | constant | 65 | 2 | 330 | 3 | 22.97
0.6666667 | 0 | sodium carbonate | constant | 65 | 2 | 330 | 3 | 20
0.4285714 | 0 | sodium carbonate | constant | 65 | 2 | 330 | 3 | 12.97
2.333333 | 0 | sodium carbonate | constant | 65 | 0.8333333 | 330 | 3 | 21.83
2.333333 | 2.5 | sodium carbonate | constant | 65 | 0.8333333 | 330 | 3 | 36.46
2.333333 | 3.3 | sodium carbonate | constant | 65 | 0.8333333 | 330 | 3 | 41.58
2.333333 | 4 | sodium carbonate | constant | 65 | 0.8333333 | 330 | 3 | 41.46
2.333333 | 6.5 | sodium carbonate | constant | 65 | 0.8333333 | 330 | 3 | 37.68
2.333333 | 13 | sodium carbonate | constant | 65 | 0.8333333 | 330 | 3 | 31.34
2.344828 | 3 | sodium carbonate | constant | 65 | 0.5 | 340 | 2 | 21.7
2.344828 | 3 | sodium carbonate | constant | 65 | 1.166667 | 340 | 2 | 7.3
2.344828 | 3 | sodium carbonate | constant | 65 | 1.666667 | 340 | 2 | 38.3
2.344828 | 3 | sodium carbonate | constant | 65 | 2.666667 | 340 | 2 | 38.5
11.52978 | 0 | sodium carbonate | constant | 20 | 48 | 350 | 3 | 14.32
5.121425 | 0 | sodium carbonate | constant | 20 | 48 | 350 | 3 | 20.67
2.988928 | 0 | sodium carbonate | constant | 20 | 48 | 350 | 3 | 30.48
1.92099 | 0 | sodium carbonate | constant | 20 | 48 | 350 | 3 | 33.75
1.281124 | 0 | sodium carbonate | constant | 20 | 48 | 350 | 3 | 36.54
0.854111 | 0 | sodium carbonate | constant | 20 | 48 | 350 | 3 | 28.17
0.5484586 | 0 | sodium carbonate | constant | 20 | 48 | 350 | 3 | 16.83
0.3202423 | 0 | sodium carbonate | constant | 20 | 48 | 350 | 3 | 5.29
0.1421558 | 0 | sodium carbonate | constant | 20 | 48 | 350 | 3 | 0
0.1111111 | 0 | sodium carbonate | constant | 65 | 1.5 | 350 | 16 | 7.6
0.25 | 0 | sodium carbonate | constant | 65 | 1.5 | 350 | 16 | 41
0.4285714 | 0 | sodium carbonate | constant | 65 | 1.5 | 350 | 16 | 60
0.6666667 | 0 | sodium carbonate | constant | 65 | 1.5 | 350 | 16 | 61
1 | 0 | sodium carbonate | constant | 65 | 1.5 | 350 | 16 | 45
1.941176 | 0 | sodium carbonate | constant | 65 | 1.5 | 350 | 16 | 36
4 | 0 | sodium carbonate | constant | 65 | 1.5 | 350 | 16 | 30
9 | 0 | sodium carbonate | constant | 65 | 1.5 | 350 | 16 | 11.8
0.4285714 | 0 | sodium carbonate | decreasing | 65 | 1.5 | 350 | 16 | 33
0.4925373 | 0 | sodium carbonate | increasing | 65 | 1.5 | 350 | 16 | 1.1
2 | 0 | sodium carbonate | constant | 60 | 0 | 350 | 6 | 13
2 | 0 | sodium carbonate | constant | 60 | 0.5 | 350 | 6 | 27
2 | 0 | sodium carbonate | constant | 60 | 1.25 | 350 | 6 | 24
2 | 0 | sodium carbonate | constant | 60 | 2.333333 | 350 | 6 | 25
2 | 0 | sodium carbonate | constant | 60 | 3.416667 | 350 | 6 | 23
5 | 66.66667 | sodium bicarbonate | increasing | 80 | 1.5 | 350 | 3 | 9.12
2 | 66.66667 | sodium bicarbonate | increasing | 80 | 1.5 | 350 | 3 | 11.75
1 | 66.66667 | sodium bicarbonate | increasing | 80 | 1.5 | 350 | 3 | 11.26
0.5 | 66.66667 | sodium bicarbonate | increasing | 80 | 1.5 | 350 | 3 | 10.27
5 | 25 | sodium bicarbonate | increasing | 80 | 1.5 | 350 | 3 | 13.88
2 | 25 | sodium bicarbonate | increasing | 80 | 1.5 | 350 | 3 | 17.9
1 | 25 | sodium bicarbonate | increasing | 80 | 1.5 | 350 | 3 | 15.57
0.5 | 25 | sodium bicarbonate | increasing | 80 | 1.5 | 350 | 3 | 12.35
2 | 75 | sodium bicarbonate | increasing | 80 | 1.5 | 350 | 3 | 9.34
2 | 50 | sodium bicarbonate | increasing | 80 | 1.5 | 350 | 3 | 15.46
0.9361459 | 29.68823 | sodium bicarbonate | increasing | 62.5 | 3.5 | 400 | 4 | 7.1
0.7638734 | 5.28 | sodium carbonate | constant | 65 | 1.5 | 360 | 4 | 25.61
2.333333 | 0 | sodium bicarbonate | constant | 65 | 2 | 327 | 3 | 20.22
2.321429 | 13.08411 | sodium bicarbonate | constant | 65 | 2 | 327 | 3 | 20.93
1.023056 | 0 | sodium carbonate | constant | 65 | 1.5 | 330 | 3 | 14.7
1.461509 | 21.74828 | sodium carbonate | constant | 65 | 1.5 | 330 | 3 | 11.3
4 | 0 | sodium carbonate | constant | 65 | 1.33 | 330 | 3 | 16
0.6949153 | 0 | sodium carbonate | constant | 65 | 1 | 330 | 3 | 20.9
0.6724138 | 2 | sodium carbonate | constant | 65 | 1 | 330 | 3 | 27.1
0.6724138 | 2 | sodium carbonate | constant | 65 | 1 | 420 | 3 | 26
0.6724138 | 2 | sodium carbonate | constant | 65 | 1 | 520 | 3 | 13.2
4 | 0 | sodium carbonate | constant | 65 | 1 | 330 | 3 | 18.5
2.5 | 2 | sodium carbonate | constant | 65 | 1 | 330 | 3 | 38.7
2.5 | 2 | sodium carbonate | constant | 65 | 1 | 420 | 3 | 34.9
2.5 | 2 | sodium carbonate | constant | 65 | 1 | 520 | 3 | 19.6
2.310561 | 9.055908 | sodium carbonate | decreasing | 70 | 1.5 | 330 | 3 | 38.4
2.333333 | 3 | sodium carbonate | constant | 65 | 1.33 | 330 | 3 | 37.6
2.846154 | 0 | sodium bicarbonate | decreasing | 70 | 1.5 | 330 | 3 | 27.9
2.762646 | 3.3 | sodium bicarbonate | decreasing | 70 | 1.5 | 330 | 3 | 48.6
2.768293 | 7.3 | sodium bicarbonate | decreasing | 70 | 1.5 | 330 | 3 | 45.9
2.819742 | 11 | sodium bicarbonate | decreasing | 70 | 1.5 | 330 | 3 | 32.2
2.752294 | 18.2 | sodium bicarbonate | decreasing | 70 | 1.5 | 330 | 3 | 20.5
3.293413 | 28.3 | sodium bicarbonate | decreasing | 70 | 1.5 | 330 | 3 | 14.8
2.401361 | 0 | sodium bicarbonate | decreasing | 70 | 1.5 | 400 | 3 | 16.3
2.368627 | 14.1 | sodium bicarbonate | decreasing | 70 | 1.5 | 400 | 3 | 25.3
2.819444 | 17.5 | sodium bicarbonate | decreasing | 70 | 1.5 | 400 | 3 | 17
2.792135 | 32.5 | sodium bicarbonate | decreasing | 70 | 1.5 | 400 | 3 | 11.1
2.979021 | 43.1 | sodium bicarbonate | decreasing | 70 | 1.5 | 400 | 3 | 12.2
2.813404 | 14.85126 | sodium carbonate | constant | 60 | 5 | 350 | 3.5 | 25.41
2 | 0 | sodium carbonate | constant | 40 | 5 | 427 | 3.5 | 13
2 | 0 | sodium carbonate | constant | 40 | 18 | 427 | 3.5 | 20.9
2 | 0 | sodium carbonate | constant | 40 | 65 | 427 | 3.5 | 24.6
2 | 0 | sodium carbonate | constant | 60 | 5 | 427 | 3.5 | 54.7
2 | 0 | sodium carbonate | constant | 60 | 5 | 327 | 3.5 | 62.8
2 | 0 | sodium carbonate | constant | 80 | 0.5 | 427 | 3.5 | 29
2 | 0 | sodium carbonate | constant | 80 | 0.75 | 427 | 3.5 | 29.9
2 | 0 | sodium carbonate | constant | 80 | 5 | 427 | 3.5 | 29
2 | 0 | sodium carbonate | constant | 80 | 5 | 327 | 3.5 | 50.5
2 | 0 | sodium carbonate | constant | 60 | 5 | 327 | 3.5 | 56.8
2 | 0 | sodium carbonate | constant | 60 | 5 | 327 | 3.5 | 50.2
2.333333 | 0 | sodium carbonate | constant | 65 | 1.33 | 340 | 2 | 10.1
2.333333 | 3 | sodium carbonate | constant | 65 | 1.33 | 340 | 2 | 19.6
2.461538 | 10 | sodium carbonate | constant | 70 | 5 | 350 | 3 | 26.74
2.333333 | 0 | sodium carbonate | constant | 80 | 0 | 330 | 3 | 13
2.333333 | 0 | sodium carbonate | constant | 80 | 0.25 | 330 | 3 | 16
2.333333 | 0 | sodium carbonate | constant | 80 | 0.5 | 330 | 3 | 21
2.333333 | 0 | sodium carbonate | constant | 80 | 2 | 330 | 3 | 22
0.4384526 | 0 | sodium carbonate | constant | 50 | 4 | 350 | 4 | 5.7
9 | 0 | sodium bicarbonate | decreasing | 65 | 1.5 | 350 | 4 | 14
2.333333 | 0 | sodium bicarbonate | decreasing | 65 | 1.5 | 350 | 4 | 30.4
1 | 0 | sodium bicarbonate | decreasing | 65 | 1.5 | 350 | 4 | 42.3
0.4285714 | 0 | sodium bicarbonate | decreasing | 65 | 1.5 | 350 | 4 | 41.7
0.1111111 | 0 | sodium bicarbonate | decreasing | 65 | 1.5 | 350 | 4 | 53.1
1.833333 | 15 | sodium bicarbonate | constant | 70 | 4 | 400 | 4 | 14.8
20.46112 | 47.84481 | sodium carbonate | constant | 70 | 3 | 400 | 3 | 29.3
17.05093 | 58.07892 | sodium carbonate | constant | 70 | 3 | 400 | 3 | 29.9
13.64075 | 67.44336 | sodium carbonate | constant | 70 | 3 | 400 | 3 | 50.3
10.23056 | 76.04445 | sodium carbonate | constant | 70 | 3 | 400 | 3 | 65.4
3.410187 | 91.3018 | sodium carbonate | constant | 70 | 3 | 400 | 3 | 74.2
1.705093 | 94.76343 | sodium carbonate | constant | 70 | 3 | 400 | 3 | 77.4
0.4990138 | 24 | sodium bicarbonate | decreasing | 60 | 0 | 350 | 24 | 89
1 | 24 | sodium bicarbonate | decreasing | 60 | 0 | 350 | 24 | 27
2.003953 | 24 | sodium bicarbonate | decreasing | 60 | 0 | 350 | 24 | 27
4 | 24 | sodium bicarbonate | decreasing | 60 | 0 | 350 | 24 | 27
0.5 | 10 | sodium bicarbonate | decreasing | 60 | 0 | 350 | 24 | 47
1 | 10 | sodium bicarbonate | decreasing | 60 | 0 | 350 | 24 | 48
2 | 10 | sodium bicarbonate | decreasing | 60 | 0 | 350 | 24 | 32
1 | 31 | sodium bicarbonate | decreasing | 60 | 0 | 350 | 24 | 30
1 | 0 | sodium carbonate | constant | 68 | 12 | 350 | 1 | 30.1
1.75 | 23 | sodium carbonate | constant | 60 | 1 | 300 | 4 | 48
1.666667 | 20 | sodium carbonate | constant | 60 | 1 | 300 | 4 | 52
3.633721 | 20.3 | sodium carbonate | increasing | 20 | 0 | 300 | 1 | 8
4.209459 | 22.9 | sodium carbonate | increasing | 20 | 0 | 300 | 1 | 4.8
6.132075 | 24.4 | sodium carbonate | increasing | 20 | 0 | 300 | 1 | 5.7
3.888889 | 12 | sodium carbonate | constant | 70 | 0.25 | 350 | 6 | 16.8
0.8018018 | 0 | sodium carbonate | constant | 60 | 1.5 | 300 | 3 | 18
0.8018018 | 0 | sodium carbonate | constant | 60 | 1.5 | 450 | 3 | 9
5.097561 | 0 | sodium carbonate | constant | 60 | 1.5 | 300 | 3 | 14
5.097561 | 0 | sodium carbonate | constant | 60 | 1.5 | 450 | 3 | 10
1.570694 | 0 | sodium carbonate | constant | 60 | 1.5 | 300 | 3 | 13
1.570694 | 0 | sodium carbonate | constant | 60 | 1.5 | 450 | 3 | 8
0.4384526 | 0 | sodium carbonate | increasing | 85 | 0 | 350 | 3 | 13.87
0.9519813 | 0 | sodium carbonate | decreasing | 69 | 1.5 | 350 | 1 | 16.7
0.9512243 | 1.19 | sodium carbonate | decreasing | 69 | 1.5 | 350 | 1 | 18.9
0.9641779 | 2.4 | sodium carbonate | decreasing | 69 | 1.5 | 350 | 1 | 25.8
0.9520197 | 4.8 | sodium carbonate | decreasing | 69 | 1.5 | 350 | 1 | 20.5
0.9457932 | 7.03 | sodium carbonate | decreasing | 69 | 1.5 | 350 | 1 | 15.1
0 | 0 | sodium carbonate | constant | 60 | 0 | 350 | 3 | 0
0.5 | 0 | sodium carbonate | constant | 60 | 0 | 350 | 3 | 14.3
1 | 0 | sodium carbonate | constant | 60 | 0 | 350 | 3 | 13.8
1.5 | 0 | sodium carbonate | constant | 60 | 0 | 350 | 3 | 14.4
2 | 0 | sodium carbonate | constant | 60 | 0 | 350 | 3 | 16.3
2 | 0 | sodium carbonate | decreasing | 70 | 1 | 400 | 2 | 19
2 | 10 | sodium carbonate | decreasing | 70 | 1 | 400 | 2 | 54.1
Note on I11: soheil saffari: N2O
Note on D12: soheil saffari: چون گفته به آب مقطر اضافه میکنیم همزمان گرفتم
Note on F12: soheil saffari: Subsequently, the precipitate was filtered out, washed شاید اصلا پیرسازی ندارد اگر مقالهی Evidence for the migration of ZnOx in a Cu/ZnO methanol synthesis catalyst از همین Fujinati را در نظر بگیریم گفته 1 ساعت در 70
Note on I12: soheil saffari: N2O
Note on I14: soheil saffari: N2O
Note on F15: soheil saffari: After a short interval the hydro- xycarbonate precipitate was filtered and washed with مقالهی UV-visible-NIR reflectance spectroscopy applied to Cu-Zn hydroxycarbonates and their decomposition products گفته 30 دقیقه
Note on I15: soheil saffari: N2O
Note on D31: soheil saffari: چون گفته پی اچ ثابت همزمان گرفتم
Note on I31: soheil saffari: N2O
Note on F45: soheil saffari: The precipitation process was followed by an ageing time of 1 h (338 K, pH = 6.5), once the turbidity started to increase. The به مقاله اصلی بهرن رفرنس داده در اون صورت بعد از یک ساعت کدورت زیاد میشه
Note on I45: soheil saffari: N2O
Note on H52: soheil saffari: نگفته با توجه به سایر کارای بهرن 3 ساعت گرفتم
Note on I52: soheil saffari: N2O
Note on I58: soheil saffari: N2O
Note on I81: soheil saffari: N2O
Note on I86: soheil saffari: N2O
Note on I96: soheil saffari: N2O
Note on I97: soheil saffari: N2O
Note on D98: soheil saffari: Good reproduci- bility and comparability of the catalysts was achieved by controlling the preparation conditions (i.e. the pH value, stirring velocity, duration of precipitation, aging, etc. به دلیل لغت کنترل -- همزمان گرفتم
Note on I98: soheil saffari: N2O
Note on F102: soheil saffari: The precipitates were aged (>60 min)
Note on I102: soheil saffari: N2O
Note on I103: soheil saffari: N2O
Note on I111: soheil saffari: N2O
Note on F112: soheil saffari: After an ageing time of additional 60 min after the pH drop At approximately 20 min after the end of dosing, the colour of the slurry changed from blue to greenish, accompanied by the typical pH drop
Note on I112: soheil saffari: N2O
Note on I113: soheil saffari: N2O
Note on F119: soheil saffari: این موارد رو نگفته اما روی sp رو گفته مشابه اون نوشتم در مورد نحوه ی ادیشن فقط شک دارم
Note on I119: soheil saffari: N2O
Note on E124: soheil saffari: اینو نگفته بد فقط دمای پیرسازی رو گفته بود
Note on I124: soheil saffari: N2O
Note on E125: soheil saffari: اینو نگفته بد فقط دمای پیرسازی رو گفته بود
Note on I125: soheil saffari: N2O
Note on F136: soheil saffari: the precipitate was aged in the mother liquor under continuous stirring at 65 °C for 60 min after the pH drop point رفرنس رو هم مقاله ی بهرن داده که بعد یک ساعت دراپ داشته البته تو ابن مقاله بهرن هم نسبت مس به روی 70 به 30 بوده مقالهی Relations between synthesis and microstructural properties of copper/zinc hydroxycarbonates برای نسبت 70/30 زمان را 20 دقیقه دیده
Note on I136: soheil saffari: N2O
Note on I138: soheil saffari: N2O
Note on I139: soheil saffari: N2O
Note on H143: soheil saffari: نگفته اینو ولی به رفرنس 28 رفرنس داده که اون 4 ساعت
Note on I143: soheil saffari: N2O
Note on I149: soheil saffari: N2O
Note on F156: soheil saffari: زمان ایجینگ رو نگفته